## Sheet1
Brockhaus Epstein Frames for Different Types Brockhaus不同类型爱泼斯坦方圈列表
No. 编号 | Description 描述 | Name 名称 | Type/Model 型号 | Windings 绕组 | Max. Sample Mass 最大样品质量 | Measuring Frequency 测量频率 | Field Strength 场强 （取决于40A功放/52A功放） | Polarization 磁极化强度 | Measuring Standard 测量标准 | Note 备注
1 | Normal Type Epstein Frames 普通爱泼斯坦方圈 | Epstein frame 700 wingdings 爱泼斯坦方圈700绕组 | Epstein 700 | 700 | 1kg | DC, 3Hz-150Hz | 3A/m-30000A/m | 0.001T-2T (B=2.2T) | IEC 60404-2
|  | Epstein frame 100 wingdings 爱泼斯坦方圈100绕组 | Epstein 100 | 100 | 1kg | 150Hz-2500Hz | 1A/m-4250A/m (40 Ampl.) 1A/m-5000A/m (52 Ampl.) | 0.001T-2T (B=2.2T) | IEC 60404-2 IEC 60404-10 | 1 Tesla max Polarisation at 2.5 kHz with 0.5kg sample mass 2.5kHz，0.5kg样品，最高可测到1T
|  | Epstein frame 60 wingdings 爱泼斯坦方圈60绕组 | Epstein 60 | 60 | 1kg | 1kHz-5kHz | 1A/m-2500A/m (40 Ampl.) 1A/m-3000A/m (52 Ampl.) | 0.001T-2T (B=2.2T) | IEC 60404-10 | 0.85 Tesla max Polarisation at 5 kHz with 0.5kg sample mass 5 kHz，0.5kg样品，最高可测到0.85T
|  | Epstein frame 20 wingdings 爱泼斯坦方圈20绕组 | Epstein 20 | 20 | 1kg | 2,5kHz-20kHz | 1A/m-850A/m (40 Ampl.) 1A/m-1000A/m (52 Ampl.) | 0.001T-2T (B=2.2T) | IEC 60404-10 | 0.4 Tesla max Polarisation at 20 kHz with 0.5kg sample mass 20 kHz，0.5kg样品，最高可测到0.4T
|  | ...（依此类推） | ... | ... | ... | ... | ... | ... | ...
2 | Semi-auto Epstein frames 半自动爱泼斯坦方圈 | Semi-auto Epstein frame 700 wingdings 半自动爱泼斯坦方圈700绕组 | Epstein 700-1 | 700 | 1kg | 1Hz-150Hz | 1A/m-30,000A/m | 0.001T-2T (B=2.2T) | IEC 60404-2
|  | Semi-auto Epstein frame 100 wingdings 半自动爱泼斯坦方圈100绕组 | Epstein 100-1 | 100 | 1kg | 150Hz-2500Hz | 1A/m-4250A/m (40 Ampl.) 1A/m-5000A/m (52 Ampl.) | 0.001T-2T (B=2.2T) | IEC 60404-2 IEC 60404-10 | 1 Tesla max Polarisation at 2.5 kHz with 0.5kg sample mass 2.5 kHz，0.5kg样品，最高可测到1T磁感
|  | Semi-auto Epstein frame 60 wingdings 半自动爱泼斯坦方圈60绕组 | Epstein 60-1 | 60 | 1kg | 1kHz-5kHz | 1A/m-2500A/m (40 Ampl.) 1A/m-3000A/m (52 Ampl.) | 0.001T-2T (B=2.2T) | IEC 60404-10 | 0.85 Tesla max Polarisation at 5 kHz with 0.5kg sample mass 5 kHz，0.5kg样品，最高可测到0.85T
|  | Semi-auto Epstein frame 20 wingdings 半自动爱泼斯坦方圈20绕组 | Epstein 20-1 | 20 | 1kg | 1kHz-20kHz | 1A/m-850A/m (40 Ampl.) 1A/m-1000A/m (52 Ampl.) | 0.001T-2T (B=2.2T) | IEC 60404-10 | 0.4 Tesla max Polarisation at 20 kHz with 0.5kg sample mass 20 kHz，0.5kg样品，最高可测到0.4T
|  | ...（依此类推） | ... | ... | ... | ... | ... | ... | ...
3 | Heat-resistance Epstein Frames -50°C - 200°C 高低温爱泼斯坦方圈 | Heat-resistance Epstein frame 300 wingdings 高低温爱泼斯坦方圈300绕组 | Epstein 300 HR | 300 | 1kg | DC, 10Hz-1.0 kHz | 1A/m-12000A/m (40 Ampl.) 1A/m-15000A/m (52 Ampl.) | 0.001T-2T (B=2.2T) | IEC 60404-2 | 0.9 Tesla max Polarisation at 1.0 kHz with 0.5kg sample mass 1.0 kHz，0.5kg样品，最高可测到0.9T
|  | Heat-resistance Epstein frame 100 wingdings 高低温爱泼斯坦方圈100绕组 | Epstein 100 HR | 100 | 1kg | 150Hz-2500Hz | 1A/m-4250A/m (40 Ampl.) 1A/m-5000A/m (52 Ampl.) | 0.001T-2T (B=2.2T) | IEC 60404-2 IEC 60404-10 | 1 Tesla max Polarisation at 2.5 kHz with 0.5kg sample mass 2.5 kHz，0.5kg样品，最高可测到1T
|  | Heat-resistance Epstein frame 60 wingdings 高低温爱泼斯坦方圈60绕组 | Epstein 60 HR | 60 | 1kg | 1kHz-5kHz | 1A/m-2500A/m (40 Ampl.) 1A/m-3000A/m (52 Ampl.) | 0.001T-2T (B=2.2T) | IEC 60404-10 | 0.85 Tesla max Polarisation at 5 kHz with 0.5kg sample mass 5 kHz，0.5kg样品，最高可测到0.85T
|  | Heat-resistance Epstein frame 20 wingdings 高低温爱泼斯坦方圈20绕组 | Epstein 20 HR | 20 | 1kg | 1kHz-20kHz | 1A/m-850A/m (40 Ampl.) 1A/m-1000A/m (52 Ampl.) | 0.001T-2T (B=2.2T) | IEC 60404-10 | 0.4 Tesla max Polarisation at 20 kHz with 0.5kg sample mass 20 kHz，0.5kg样品，最高可测到0.4T
|  | ...（依此类推） | ... | ... | ... | ... | ... | ... | ...
4 | Epstein Frame High Field Strength 高场强爱泼斯坦方圈 | Epstein Frame High Field Strength 高场强爱泼斯坦方圈 | Epstein-S | primary: 4x700 = 2800 secondary: 4x268 = 1072 | 1kg | DC measurement 直流测量 | 1 A/m-100.000A/m | 0.001T-2T (B=2.2T) | IEC 60404-2 | DC module is necessary. 磁测仪主机需要直流模块方可测量
5 | Combi Epstein Frames for Wide-Frequency Measurement 组合爱泼斯坦方圈用于宽频测量 | Combi Epstein Frames 700/200 wingdings 组合爱泼斯坦方圈700/200绕组 | Epstein 700/200 | 700/200 | 1kg | 1Hz-1250Hz | 1A/m-30,000A/m | 0.001T-2T (B=2.2T) | IEC 60404-2 IEC 60404-10 | For Epstein 200：Field strength: 1A/m-10000A/m 对于200匝爱泼斯坦方圈，场强：1A/m-10000A/m
|  | Combi Epstein Frames 700/100 wingdings 组合爱泼斯坦方圈700/100绕组 | Epstein 700/100 | 700/100 | 1kg | 1Hz-2500Hz | 1A/m-30,000A/m | 0.001T-2T (B=2.2T) | IEC 60404-2 IEC 60404-10 | For Epstein 100：Field strength: 1A/m-4200A/m 对于100匝爱泼斯坦方圈，场强：1A/m-4200A/m
|  | ...（依此类推） | ... | ... | ... | ... | ... | ... | ...
Please be aware that all Epstein frames should be connected to Brockhaus Electrical Steel Tester MPG series. For more information, please feel free to contact us! 请注意：所有的爱泼斯坦方圈类型必须接在Brockhaus磁性测量仪MPG系列上进行测量。更多详情，敬请咨询我们！